## pdf_output
brochantite6011brochantite6011brochantite6011brochantite6011brochantite6011brochantite6011brochantite6011brochantite6011brochantite6011brochantite6011brochantite6011brochantite6011
| #37 | #38 | #39 | #40 | #41 | #42 | #43 | #44 | #45 | #46 | #47 | #48
Ox | brochantite6011brochantite6011brochantite6011brochantite6011brochantite6011brochantite6011brochantite6011brochantite6011brochantite6011brochantite6011brochantite6011brochantite6011 #37: Wt; brochantite6011brochantite6011brochantite6011brochantite6011brochantite6011brochantite6011brochantite6011brochantite6011brochantite6011brochantite6011brochantite6011brochantite6011 #38: Percents; brochantite6011brochantite6011brochantite6011brochantite6011brochantite6011brochantite6011brochantite6011brochantite6011brochantite6011brochantite6011brochantite6011brochantite6011 #39: Average; brochantite6011brochantite6011brochantite6011brochantite6011brochantite6011brochantite6011brochantite6011brochantite6011brochantite6011brochantite6011brochantite6011brochantite6011 #40: Standard; brochantite6011brochantite6011brochantite6011brochantite6011brochantite6011brochantite6011brochantite6011brochantite6011brochantite6011brochantite6011brochantite6011brochantite6011 #41: Dev
CuO | 88.66 | 80.03 | 74.59 | 71.38 | 71.38 | 84.33 | 73.98 | 75.54 | 72.09 | 72.6 | 76.57 | 78.36 | 76.63 | 5.19
SO2 | 15.65 | 16.55 | 16.52 | 17.24 | 16.4 | 15.88 | 15.69 | 15.92 | 16.65 | 17.23 | 17.34 | 16.22 | 16.44 | 0.57
SiO2 | 0.74 | 0.73 | 0.66 | 0.67 | 0.28 | 0.49 | 0.32 | 0.62 | 1.02 | 0.98 | 0.39 | 0.55 | 0.62 | 0.22
P2O5 | 0.19 | 0.19 | 0.13 | 0.17 | 0.14 | 0.12 | 0.12 | 0.1 | 0.16 | 0.14 | 0.12 | 0.1 | 0.14 | 0.03
Al2O3 | 0.08 | 0.13 | 0.09 | 0.07 | 0.12 | 0.09 | 0.07 | 0.08 | 0.05 | 0.13 | 0.16 | 0.1 | 0.1 | 0.03
FeO | 0.06 | 0.01 | 0.01 | 0.05 | 0.05 | 0 | 0.01 | 0.03 | 0.02 | 0 | 0.04 | 0.03 | 0.03 | 0.02
Na2O | 0 | 0 | 0 | 0.02 | 0 | 0 | 0 | 0 | 0 | 0.03 | 0.03 | 0 | 0.01 | 0.01
CaO | 0 | 0 | 0 | 0.01 | 0 | 0 | 0.02 | 0.02 | 0 | 0.01 | 0.01 | 0.01 | 0.01 | 0.01
ZnO | 0 | 0 | 0 | 0 | 0 | 0 | 0 | 0 | 0 | 0.08 | 0.05 | 0 | 0.01 | 0.03
MnO | 0 | 0 | 0 | 0 | 0 | 0 | 0 | 0 | 0 | 0 | 0 | 0.01 | 0 | 0
Cl | 0 | 0 | 0 | 0 | 0 | 0 | 0 | 0.01 | 0.01 | 0 | 0 | 0 | 0 | 0
K2O | 0.01 | 0 | 0 | 0 | 0 | 0 | 0 | 0 | 0 | 0.03 | 0.01 | 0 | 0 | 0.01
MgO | 0.01 | 0.01 | 0 | 0 | 0 | 0 | 0 | 0.01 | 0 | 0.02 | 0 | 0.01 | 0 | 0.01
Totals | 105.4 | 97.64 | 92.01 | 89.6 | 88.38 | 100.91 | 90.21 | 92.33 | 89.99 | 91.25 | 94.74 | 95.4 | 93.99 | 4.91
Cation | Numbers | Normalized | to | 7 | O | Avg | Cation | # | Standard | Dev | Norm | Cation | #
Cu | 4.763 | 4.52 | 4.426 | 4.281 | 4.399 | 4.698 | 4.529 | 4.51 | 4.323 | 4.274 | 4.409 | 4.544 | 4.473 | 0.146 | 4
S | 1.044 | 1.161 | 1.217 | 1.284 | 1.255 | 1.099 | 1.193 | 1.18 | 1.24 | 1.26 | 1.24 | 1.168 | 1.195 | 0.067 | 1
Si | 0.052 | 0.054 | 0.052 | 0.053 | 0.023 | 0.036 | 0.026 | 0.049 | 0.081 | 0.077 | 0.03 | 0.042 | 0.048 | 0.017
P | 0.012 | 0.012 | 0.009 | 0.011 | 0.009 | 0.008 | 0.008 | 0.007 | 0.011 | 0.009 | 0.008 | 0.007 | 0.009 | 0.002
Al | 0.007 | 0.012 | 0.008 | 0.007 | 0.012 | 0.008 | 0.006 | 0.007 | 0.005 | 0.012 | 0.015 | 0.009 | 0.009 | 0.003
Fe | 0.003 | 0.001 | 0.001 | 0.003 | 0.004 | 0 | 0.001 | 0.002 | 0.001 | 0 | 0.003 | 0.002 | 0.002 | 0.001
Na | 0 | 0 | 0 | 0.002 | 0 | 0 | 0 | 0 | 0 | 0.005 | 0.005 | 0 | 0.001 | 0.002
Ca | 0 | 0 | 0 | 0.001 | 0 | 0 | 0.001 | 0.002 | 0 | 0.001 | 0.001 | 0.001 | 0.001 | 0.001
Mg | 0.001 | 0.001 | 0 | 0 | 0 | 0 | 0 | 0.001 | 0 | 0.002 | 0 | 0.001 | 0.001 | 0.001
Zn | 0 | 0 | 0 | 0 | 0 | 0 | 0 | 0 | 0 | 0.005 | 0.003 | 0 | 0.001 | 0.001
Mn | 0 | 0 | 0 | 0 | 0 | 0 | 0 | 0 | 0 | 0 | 0 | 0 | 0 | 0
Cl | 0 | 0 | 0 | 0 | 0 | 0 | 0 | 0.002 | 0.001 | 0 | 0 | 0 | 0 | 0.001
K | 0.001 | 0 | 0 | 0 | 0 | 0 | 0 | 0 | 0 | 0.003 | 0.001 | 0 | 0 | 0.001
Totals | 5.883 | 5.761 | 5.713 | 5.643 | 5.702 | 5.849 | 5.765 | 5.76 | 5.662 | 5.647 | 5.713 | 5.775 | 5.739 | 0.072
Cu4SO4(OH)6
Cu4SO4(OH)6
Xtal | brochantite6011brochantite6011brochantite6011brochantite6011brochantite6011brochantite6011brochantite6011brochantite6011brochantite6011brochantite6011brochantite6011brochantite6011 #37: El; brochantite6011brochantite6011brochantite6011brochantite6011brochantite6011brochantite6011brochantite6011brochantite6011brochantite6011brochantite6011brochantite6011brochantite6011 #38: Line; brochantite6011brochantite6011brochantite6011brochantite6011brochantite6011brochantite6011brochantite6011brochantite6011brochantite6011brochantite6011brochantite6011brochantite6011 #39: Pk(s); brochantite6011brochantite6011brochantite6011brochantite6011brochantite6011brochantite6011brochantite6011brochantite6011brochantite6011brochantite6011brochantite6011brochantite6011 #40: Bkg(s); brochantite6011brochantite6011brochantite6011brochantite6011brochantite6011brochantite6011brochantite6011brochantite6011brochantite6011brochantite6011brochantite6011brochantite6011 #41: Bkg(+); brochantite6011brochantite6011brochantite6011brochantite6011brochantite6011brochantite6011brochantite6011brochantite6011brochantite6011brochantite6011brochantite6011brochantite6011 #42: Bkg(-); brochantite6011brochantite6011brochantite6011brochantite6011brochantite6011brochantite6011brochantite6011brochantite6011brochantite6011brochantite6011brochantite6011brochantite6011 #43: Standards
TAP | brochantite6011brochantite6011brochantite6011brochantite6011brochantite6011brochantite6011brochantite6011brochantite6011brochantite6011brochantite6011brochantite6011brochantite6011 #37: Na; brochantite6011brochantite6011brochantite6011brochantite6011brochantite6011brochantite6011brochantite6011brochantite6011brochantite6011brochantite6011brochantite6011brochantite6011 #38: Ka; brochantite6011brochantite6011brochantite6011brochantite6011brochantite6011brochantite6011brochantite6011brochantite6011brochantite6011brochantite6011brochantite6011brochantite6011 #39: 20; brochantite6011brochantite6011brochantite6011brochantite6011brochantite6011brochantite6011brochantite6011brochantite6011brochantite6011brochantite6011brochantite6011brochantite6011 #40: 10; brochantite6011brochantite6011brochantite6011brochantite6011brochantite6011brochantite6011brochantite6011brochantite6011brochantite6011brochantite6011brochantite6011brochantite6011 #41: 600; brochantite6011brochantite6011brochantite6011brochantite6011brochantite6011brochantite6011brochantite6011brochantite6011brochantite6011brochantite6011brochantite6011brochantite6011 #42: -600; brochantite6011brochantite6011brochantite6011brochantite6011brochantite6011brochantite6011brochantite6011brochantite6011brochantite6011brochantite6011brochantite6011brochantite6011 #43: albite-Cr
TAP | brochantite6011brochantite6011brochantite6011brochantite6011brochantite6011brochantite6011brochantite6011brochantite6011brochantite6011brochantite6011brochantite6011brochantite6011 #37: Si; brochantite6011brochantite6011brochantite6011brochantite6011brochantite6011brochantite6011brochantite6011brochantite6011brochantite6011brochantite6011brochantite6011brochantite6011 #38: Ka; brochantite6011brochantite6011brochantite6011brochantite6011brochantite6011brochantite6011brochantite6011brochantite6011brochantite6011brochantite6011brochantite6011brochantite6011 #39: 20; brochantite6011brochantite6011brochantite6011brochantite6011brochantite6011brochantite6011brochantite6011brochantite6011brochantite6011brochantite6011brochantite6011brochantite6011 #40: 10; brochantite6011brochantite6011brochantite6011brochantite6011brochantite6011brochantite6011brochantite6011brochantite6011brochantite6011brochantite6011brochantite6011brochantite6011 #41: 600; brochantite6011brochantite6011brochantite6011brochantite6011brochantite6011brochantite6011brochantite6011brochantite6011brochantite6011brochantite6011brochantite6011brochantite6011 #42: -601; brochantite6011brochantite6011brochantite6011brochantite6011brochantite6011brochantite6011brochantite6011brochantite6011brochantite6011brochantite6011brochantite6011brochantite6011 #43: diopside
TAP | brochantite6011brochantite6011brochantite6011brochantite6011brochantite6011brochantite6011brochantite6011brochantite6011brochantite6011brochantite6011brochantite6011brochantite6011 #37: Al; brochantite6011brochantite6011brochantite6011brochantite6011brochantite6011brochantite6011brochantite6011brochantite6011brochantite6011brochantite6011brochantite6011brochantite6011 #38: Ka; brochantite6011brochantite6011brochantite6011brochantite6011brochantite6011brochantite6011brochantite6011brochantite6011brochantite6011brochantite6011brochantite6011brochantite6011 #39: 20; brochantite6011brochantite6011brochantite6011brochantite6011brochantite6011brochantite6011brochantite6011brochantite6011brochantite6011brochantite6011brochantite6011brochantite6011 #40: 10; brochantite6011brochantite6011brochantite6011brochantite6011brochantite6011brochantite6011brochantite6011brochantite6011brochantite6011brochantite6011brochantite6011brochantite6011 #41: 600; brochantite6011brochantite6011brochantite6011brochantite6011brochantite6011brochantite6011brochantite6011brochantite6011brochantite6011brochantite6011brochantite6011brochantite6011 #42: -600; brochantite6011brochantite6011brochantite6011brochantite6011brochantite6011brochantite6011brochantite6011brochantite6011brochantite6011brochantite6011brochantite6011brochantite6011 #43: anor-hk
TAP | brochantite6011brochantite6011brochantite6011brochantite6011brochantite6011brochantite6011brochantite6011brochantite6011brochantite6011brochantite6011brochantite6011brochantite6011 #37: Mg; brochantite6011brochantite6011brochantite6011brochantite6011brochantite6011brochantite6011brochantite6011brochantite6011brochantite6011brochantite6011brochantite6011brochantite6011 #38: Ka; brochantite6011brochantite6011brochantite6011brochantite6011brochantite6011brochantite6011brochantite6011brochantite6011brochantite6011brochantite6011brochantite6011brochantite6011 #39: 20; brochantite6011brochantite6011brochantite6011brochantite6011brochantite6011brochantite6011brochantite6011brochantite6011brochantite6011brochantite6011brochantite6011brochantite6011 #40: 10; brochantite6011brochantite6011brochantite6011brochantite6011brochantite6011brochantite6011brochantite6011brochantite6011brochantite6011brochantite6011brochantite6011brochantite6011 #41: 600; brochantite6011brochantite6011brochantite6011brochantite6011brochantite6011brochantite6011brochantite6011brochantite6011brochantite6011brochantite6011brochantite6011brochantite6011 #42: -600; brochantite6011brochantite6011brochantite6011brochantite6011brochantite6011brochantite6011brochantite6011brochantite6011brochantite6011brochantite6011brochantite6011brochantite6011 #43: diopside
PET | brochantite6011brochantite6011brochantite6011brochantite6011brochantite6011brochantite6011brochantite6011brochantite6011brochantite6011brochantite6011brochantite6011brochantite6011 #37: Mn; brochantite6011brochantite6011brochantite6011brochantite6011brochantite6011brochantite6011brochantite6011brochantite6011brochantite6011brochantite6011brochantite6011brochantite6011 #38: Ka; brochantite6011brochantite6011brochantite6011brochantite6011brochantite6011brochantite6011brochantite6011brochantite6011brochantite6011brochantite6011brochantite6011brochantite6011 #39: 20; brochantite6011brochantite6011brochantite6011brochantite6011brochantite6011brochantite6011brochantite6011brochantite6011brochantite6011brochantite6011brochantite6011brochantite6011 #40: 10; brochantite6011brochantite6011brochantite6011brochantite6011brochantite6011brochantite6011brochantite6011brochantite6011brochantite6011brochantite6011brochantite6011brochantite6011 #41: 600; brochantite6011brochantite6011brochantite6011brochantite6011brochantite6011brochantite6011brochantite6011brochantite6011brochantite6011brochantite6011brochantite6011brochantite6011 #42: -600; brochantite6011brochantite6011brochantite6011brochantite6011brochantite6011brochantite6011brochantite6011brochantite6011brochantite6011brochantite6011brochantite6011brochantite6011 #43: mn_2
PET | brochantite6011brochantite6011brochantite6011brochantite6011brochantite6011brochantite6011brochantite6011brochantite6011brochantite6011brochantite6011brochantite6011brochantite6011 #37: Cl; brochantite6011brochantite6011brochantite6011brochantite6011brochantite6011brochantite6011brochantite6011brochantite6011brochantite6011brochantite6011brochantite6011brochantite6011 #38: Ka; brochantite6011brochantite6011brochantite6011brochantite6011brochantite6011brochantite6011brochantite6011brochantite6011brochantite6011brochantite6011brochantite6011brochantite6011 #39: 20; brochantite6011brochantite6011brochantite6011brochantite6011brochantite6011brochantite6011brochantite6011brochantite6011brochantite6011brochantite6011brochantite6011brochantite6011 #40: 10; brochantite6011brochantite6011brochantite6011brochantite6011brochantite6011brochantite6011brochantite6011brochantite6011brochantite6011brochantite6011brochantite6011brochantite6011 #41: 600; brochantite6011brochantite6011brochantite6011brochantite6011brochantite6011brochantite6011brochantite6011brochantite6011brochantite6011brochantite6011brochantite6011brochantite6011 #42: -300; brochantite6011brochantite6011brochantite6011brochantite6011brochantite6011brochantite6011brochantite6011brochantite6011brochantite6011brochantite6011brochantite6011brochantite6011 #43: scap-s
PET | brochantite6011brochantite6011brochantite6011brochantite6011brochantite6011brochantite6011brochantite6011brochantite6011brochantite6011brochantite6011brochantite6011brochantite6011 #37: Ca; brochantite6011brochantite6011brochantite6011brochantite6011brochantite6011brochantite6011brochantite6011brochantite6011brochantite6011brochantite6011brochantite6011brochantite6011 #38: Ka; brochantite6011brochantite6011brochantite6011brochantite6011brochantite6011brochantite6011brochantite6011brochantite6011brochantite6011brochantite6011brochantite6011brochantite6011 #39: 20; brochantite6011brochantite6011brochantite6011brochantite6011brochantite6011brochantite6011brochantite6011brochantite6011brochantite6011brochantite6011brochantite6011brochantite6011 #40: 10; brochantite6011brochantite6011brochantite6011brochantite6011brochantite6011brochantite6011brochantite6011brochantite6011brochantite6011brochantite6011brochantite6011brochantite6011 #41: 500; brochantite6011brochantite6011brochantite6011brochantite6011brochantite6011brochantite6011brochantite6011brochantite6011brochantite6011brochantite6011brochantite6011brochantite6011 #42: -300; brochantite6011brochantite6011brochantite6011brochantite6011brochantite6011brochantite6011brochantite6011brochantite6011brochantite6011brochantite6011brochantite6011brochantite6011 #43: wollast
PET | brochantite6011brochantite6011brochantite6011brochantite6011brochantite6011brochantite6011brochantite6011brochantite6011brochantite6011brochantite6011brochantite6011brochantite6011 #37: K; brochantite6011brochantite6011brochantite6011brochantite6011brochantite6011brochantite6011brochantite6011brochantite6011brochantite6011brochantite6011brochantite6011brochantite6011 #38: Ka; brochantite6011brochantite6011brochantite6011brochantite6011brochantite6011brochantite6011brochantite6011brochantite6011brochantite6011brochantite6011brochantite6011brochantite6011 #39: 20; brochantite6011brochantite6011brochantite6011brochantite6011brochantite6011brochantite6011brochantite6011brochantite6011brochantite6011brochantite6011brochantite6011brochantite6011 #40: 10; brochantite6011brochantite6011brochantite6011brochantite6011brochantite6011brochantite6011brochantite6011brochantite6011brochantite6011brochantite6011brochantite6011brochantite6011 #41: 600; brochantite6011brochantite6011brochantite6011brochantite6011brochantite6011brochantite6011brochantite6011brochantite6011brochantite6011brochantite6011brochantite6011brochantite6011 #42: -600; brochantite6011brochantite6011brochantite6011brochantite6011brochantite6011brochantite6011brochantite6011brochantite6011brochantite6011brochantite6011brochantite6011brochantite6011 #43: kspar-OR1
PET | brochantite6011brochantite6011brochantite6011brochantite6011brochantite6011brochantite6011brochantite6011brochantite6011brochantite6011brochantite6011brochantite6011brochantite6011 #37: S; brochantite6011brochantite6011brochantite6011brochantite6011brochantite6011brochantite6011brochantite6011brochantite6011brochantite6011brochantite6011brochantite6011brochantite6011 #38: Ka; brochantite6011brochantite6011brochantite6011brochantite6011brochantite6011brochantite6011brochantite6011brochantite6011brochantite6011brochantite6011brochantite6011brochantite6011 #39: 20; brochantite6011brochantite6011brochantite6011brochantite6011brochantite6011brochantite6011brochantite6011brochantite6011brochantite6011brochantite6011brochantite6011brochantite6011 #40: 10; brochantite6011brochantite6011brochantite6011brochantite6011brochantite6011brochantite6011brochantite6011brochantite6011brochantite6011brochantite6011brochantite6011brochantite6011 #41: 600; brochantite6011brochantite6011brochantite6011brochantite6011brochantite6011brochantite6011brochantite6011brochantite6011brochantite6011brochantite6011brochantite6011brochantite6011 #42: -600; brochantite6011brochantite6011brochantite6011brochantite6011brochantite6011brochantite6011brochantite6011brochantite6011brochantite6011brochantite6011brochantite6011brochantite6011 #43: chalcopy
PET | brochantite6011brochantite6011brochantite6011brochantite6011brochantite6011brochantite6011brochantite6011brochantite6011brochantite6011brochantite6011brochantite6011brochantite6011 #37: P; brochantite6011brochantite6011brochantite6011brochantite6011brochantite6011brochantite6011brochantite6011brochantite6011brochantite6011brochantite6011brochantite6011brochantite6011 #38: Ka; brochantite6011brochantite6011brochantite6011brochantite6011brochantite6011brochantite6011brochantite6011brochantite6011brochantite6011brochantite6011brochantite6011brochantite6011 #39: 20; brochantite6011brochantite6011brochantite6011brochantite6011brochantite6011brochantite6011brochantite6011brochantite6011brochantite6011brochantite6011brochantite6011brochantite6011 #40: 10; brochantite6011brochantite6011brochantite6011brochantite6011brochantite6011brochantite6011brochantite6011brochantite6011brochantite6011brochantite6011brochantite6011brochantite6011 #41: 600; brochantite6011brochantite6011brochantite6011brochantite6011brochantite6011brochantite6011brochantite6011brochantite6011brochantite6011brochantite6011brochantite6011brochantite6011 #42: -600; brochantite6011brochantite6011brochantite6011brochantite6011brochantite6011brochantite6011brochantite6011brochantite6011brochantite6011brochantite6011brochantite6011brochantite6011 #43: InP
LIF | brochantite6011brochantite6011brochantite6011brochantite6011brochantite6011brochantite6011brochantite6011brochantite6011brochantite6011brochantite6011brochantite6011brochantite6011 #37: Cu; brochantite6011brochantite6011brochantite6011brochantite6011brochantite6011brochantite6011brochantite6011brochantite6011brochantite6011brochantite6011brochantite6011brochantite6011 #38: Ka; brochantite6011brochantite6011brochantite6011brochantite6011brochantite6011brochantite6011brochantite6011brochantite6011brochantite6011brochantite6011brochantite6011brochantite6011 #39: 20; brochantite6011brochantite6011brochantite6011brochantite6011brochantite6011brochantite6011brochantite6011brochantite6011brochantite6011brochantite6011brochantite6011brochantite6011 #40: 10; brochantite6011brochantite6011brochantite6011brochantite6011brochantite6011brochantite6011brochantite6011brochantite6011brochantite6011brochantite6011brochantite6011brochantite6011 #41: 500; brochantite6011brochantite6011brochantite6011brochantite6011brochantite6011brochantite6011brochantite6011brochantite6011brochantite6011brochantite6011brochantite6011brochantite6011 #42: -500; brochantite6011brochantite6011brochantite6011brochantite6011brochantite6011brochantite6011brochantite6011brochantite6011brochantite6011brochantite6011brochantite6011brochantite6011 #43: chalcopy
LIF | brochantite6011brochantite6011brochantite6011brochantite6011brochantite6011brochantite6011brochantite6011brochantite6011brochantite6011brochantite6011brochantite6011brochantite6011 #37: Fe; brochantite6011brochantite6011brochantite6011brochantite6011brochantite6011brochantite6011brochantite6011brochantite6011brochantite6011brochantite6011brochantite6011brochantite6011 #38: Ka; brochantite6011brochantite6011brochantite6011brochantite6011brochantite6011brochantite6011brochantite6011brochantite6011brochantite6011brochantite6011brochantite6011brochantite6011 #39: 20; brochantite6011brochantite6011brochantite6011brochantite6011brochantite6011brochantite6011brochantite6011brochantite6011brochantite6011brochantite6011brochantite6011brochantite6011 #40: 10; brochantite6011brochantite6011brochantite6011brochantite6011brochantite6011brochantite6011brochantite6011brochantite6011brochantite6011brochantite6011brochantite6011brochantite6011 #41: 500; brochantite6011brochantite6011brochantite6011brochantite6011brochantite6011brochantite6011brochantite6011brochantite6011brochantite6011brochantite6011brochantite6011brochantite6011 #42: -500; brochantite6011brochantite6011brochantite6011brochantite6011brochantite6011brochantite6011brochantite6011brochantite6011brochantite6011brochantite6011brochantite6011brochantite6011 #43: fayalite
LIF | brochantite6011brochantite6011brochantite6011brochantite6011brochantite6011brochantite6011brochantite6011brochantite6011brochantite6011brochantite6011brochantite6011brochantite6011 #37: Zn; brochantite6011brochantite6011brochantite6011brochantite6011brochantite6011brochantite6011brochantite6011brochantite6011brochantite6011brochantite6011brochantite6011brochantite6011 #38: Ka; brochantite6011brochantite6011brochantite6011brochantite6011brochantite6011brochantite6011brochantite6011brochantite6011brochantite6011brochantite6011brochantite6011brochantite6011 #39: 20; brochantite6011brochantite6011brochantite6011brochantite6011brochantite6011brochantite6011brochantite6011brochantite6011brochantite6011brochantite6011brochantite6011brochantite6011 #40: 10; brochantite6011brochantite6011brochantite6011brochantite6011brochantite6011brochantite6011brochantite6011brochantite6011brochantite6011brochantite6011brochantite6011brochantite6011 #41: 500; brochantite6011brochantite6011brochantite6011brochantite6011brochantite6011brochantite6011brochantite6011brochantite6011brochantite6011brochantite6011brochantite6011brochantite6011 #42: -500; brochantite6011brochantite6011brochantite6011brochantite6011brochantite6011brochantite6011brochantite6011brochantite6011brochantite6011brochantite6011brochantite6011brochantite6011 #43: gahnite