## El-Ox
Oxide
Point# | Na2O | Al2O3 | MgO | CaO | MnO | Fe2O3 | FeO | P2O5 | Total | converted Fe2O3
6 | 9.281149 | 4.255283 | 7.460865 | 0.559711 | 23.23618 |  | 9.461315303 | 45.62175 | 99.87625 | 10.51436
7 | 9.216665 | 4.263938 | 7.419153 | 0.532521 | 23.27444 |  | 9.749671274 | 45.26839 | 99.72478 | 10.83481
8 | 9.096275 | 4.268797 | 7.44752 | 0.577496 | 23.35275 |  | 9.724394572 | 45.40536 | 99.87259 | 10.80672
9 | 9.199772 | 4.364384 | 7.260356 | 0.533865 | 23.22514 |  | 9.695995401 | 45.32937 | 99.60888 | 10.77516
10 | 9.358004 | 4.450301 | 7.242257 | 0.483268 | 23.33456 |  | 9.709655078 | 45.38625 | 99.9643 | 10.79034
11 | 9.249974 | 4.545167 | 7.275029 | 0.557211 | 23.42678 |  | 9.801043539 | 45.04404 | 99.89924 | 10.8919
12 | 9.510426 | 4.446107 | 7.220521 | 0.562884 | 23.33568 |  | 9.697183199 | 45.66017 | 100.433 | 10.77648
13 | 9.174685 | 4.427158 | 7.113382 | 0.470395 | 23.4228 |  | 9.846485813 | 45.45467 | 99.90958 | 10.9424
14 | 9.291071 | 4.562316 | 7.154153 | 0.467948 | 23.21389 |  | 9.779546194 | 44.88083 | 99.34975 | 10.86801
15 | 9.048304 | 4.554522 | 7.211506 | 0.555053 | 23.33376 |  | 9.8194 | 45.13809 | 99.660635 | 10.91231
16 | 9.636387 | 4.583638 | 7.192977 | 0.539989 | 23.171 |  | 9.547457656 | 44.99839 | 99.66984 | 10.61009
17 | 9.189361 | 4.559723 | 7.123191 | 0.52499 | 23.0806 |  | 9.635651661 | 45.14529 | 99.25881 | 10.7081
Ave. | 9.271006 | 4.440111 | 7.260076 | 0.53044425 | 23.283965 |  | 9.70565 | 45.27772 | 99.76897 | 10.78589
Stdv. | 0.1660886 | 0.1259714 | 0.1210561 | 0.03731799 | 0.1031239 |  | 0.1125847 | 0.2438235 | 0.3049875 | 0.1251164
Calculation was based on 24 O atoms:
| Emperical formula: |  | (Na2.83Ca0.09)S2.92(Mn3.10Fe0.80)S3.90(Mg1.70Fe2+0.30)S2.00(Al0.82Fe3+0.18)S1.00(PO4)6
Fe3+ Obtained by adjusting the Fe2+/Fe3+ ratio for electroneutrality.
| Ideal formula: |  | Na3Mn2+4Mg2Al(PO4)6

## Cal
FileName : 05-25
Setup Name : Anais_1.qtiSet
Date : 26-May-2016
Spectromers Conditions : Sp1 TAP, Sp3 LPET, Sp4 TAP, Sp4 TAP, Sp4 TAP, Sp1 TAP, Sp2 LPET, Sp5 LLIF, Sp5 LLIF, Sp3 LPET, Sp3 LPET, Sp3 LPET, Sp2 LPET
Full Spectromers Conditions : Sp1 TAP(2d= 25.745,K= 0.00218), Sp3 LPET(2d= 8.75,K= 0.000144), Sp4 TAP(2d= 25.745,K= 0.00218), Sp4 TAP(2d= 25.745,K= 0.00218), Sp4 TAP(2d= 25.745,K= 0.00218), Sp1 TAP(2d= 25.745,K= 0.00218), Sp2 LPET(2d= 8.75,K= 0.000144), Sp5 LLIF(2d= 4.0267,K= 0.000058), Sp5 LLIF(2d= 4.0267,K= 0.000058), Sp3 LPET(2d= 8.75,K= 0.000144), Sp3 LPET(2d= 8.75,K= 0.000144), Sp3 LPET(2d= 8.75,K= 0.000144), Sp2 LPET(2d= 8.75,K= 0.000144)
Column Conditions : Cond 1 : 15keV 10nA , Cond 2 : 15keV 20nA
Cond 1 : Na Ka, K Ka, F Ka
Cond 2 : Al Ka, Mg Ka, Si Ka, Ca Ka, Mn Ka, Fe Ka, P Ka, Pb Ma, Sr La, Ba La
User Name : SX
DataSet Comment : R160069 green light grey
Comment :
Analysis Date : 5/25/2016 3:06:31 PM
Project Name : Anais
Sample Name : 5_25_16
Analysis Parameters :
Sp | Elements | Xtal | Position | Bg+ | Bg- | Slope | Bias | Gain | Dtime | Blin | Wind | Mode
Sp1 | Na Ka |  | TAP | 46320 |  | -600 | 600 |  | 1280 | 2866 | 3 | 825 | 4000 | Diff
Sp3 | K Ka |  | LPET | 42763 |  | -600 | 600 |  | 1834 | 926 | 3 | 523 | 4000 | Diff
Sp4 | F Ka |  | TAP | 71312 |  | -850 | 600 |  | 1279 | 2866 | 3 | 873 | 4000 | Diff
Sp4 | Al Ka |  | TAP | 32471 |  | -600 | 600 |  | 1279 | 2866 | 3 | 873 | 4000 | Diff
Sp4 | Mg Ka |  | TAP | 38499 |  | -600 | 600 |  | 1280 | 2866 | 3 | 873 | 4000 | Diff
Sp1 | Si Ka |  | TAP | 27738 |  | -600 | 600 |  | 1280 | 2866 | 3 | 825 | 4000 | Diff
Sp2 | Ca Ka |  | LPET | 38385 |  | -600 | 600 |  | 1849 | 996 | 3 | 525 | 4000 | Diff
Sp5 | Mn Ka |  | LLIF | 52203 |  | -500 | 500 |  | 1822 | 426 | 3 | 500 | 4000 | Diff
Sp5 | Fe Ka |  | LLIF | 48082 |  | -500 | 500 |  | 1822 | 426 | 3 | 500 | 4000 | Diff
Sp3 | P Ka |  | LPET | 70379 |  | -930 | 930 |  | 1834 | 926 | 3 | 523 | 4000 | Diff
Sp3 | Pb Ma |  | LPET | 60422 |  | -600 | 600 |  | 1834 | 926 | 3 | 523 | 4000 | Diff
Sp3 | Sr La |  | LPET | 78488 |  | -400 | 400 |  | 1834 | 926 | 3 | 523 | 4000 | Diff
Sp2 | Ba La |  | LPET | 31724 |  | -600 | 600 |  | 1850 | 1011 | 3 | 525 | 4000 | Diff
Peak Position : Sp1 46320 (-600, 600), Sp3 42763 (-600, 600), Sp4 71312 (-850, 600), Sp4 32471 (-600, 600), Sp4 38499 (-600, 600), Sp1 27738 (-600, 600), Sp2 38385 (-600, 600), Sp5 52203 (-500, 500), Sp5 48082 (-500, 500), Sp3 70379 (-930, 930), Sp3 60422 (-600, 600), Sp3 78488 (-400, 400), Sp2 31724 (-600, 600)
Current Sample Position : X = 13535 Y = -25984 Z = 412
Standard Name :
Na On albite-Cr
K On kspar-OR1
F , P On ap-synap
Al, Ca On anor-hk
Mg, Si On ol-fo92
Mn On rhod791
Fe On fayalite
Pb On NBS_K0229
Sr On SrTiO3
Ba On NBS_K458
Standard composition :
albite-Cr = Si : 31.96%, Al : 10.39%, Fe : 0.01%, Ca : 0.01%, Na : 8.77%, K : 0.02%, O : 48.72%
kspar-OR1 = Si : 30.1%, Al : 9.83%, Fe : 0.02%, Na : 0.85%, K : 12.39%, Ba : 0.73%, Sr : 0.03%, Rb : 0.03%, H : 0.01%, O : 46.04%
ap-synap = F : 3.77%, P : 18.43%, Ca : 39.74%, O : 38.07%
anor-hk = Si : 20.57%, Al : 18.98%, Fe : 0.38%, Mg : 0.05%, Ca : 13.71%, Na : 0.44%, O : 46.08%
ol-fo92 = Si : 19.13%, Al : 0.02%, Fe : 6.36%, Mn : 0.09%, Mg : 30.33%, Ca : 0.07%, Ni : 0.32%, O : 43.74%
rhod791 = Si : 21.66%, Ti : 0.01%, Al : 0.02%, Fe : 2.1%, Mn : 36.14%, Mg : 0.58%, Ca : 2.69%, O : 37.28%
fayalite = Si : 13.84%, Ti : 0.01%, Al : 0.05%, Fe : 52.24%, Mn : 1.55%, Mg : 0.06%, Ca : 0.21%, Zn : 0.38%, O : 31.45%
NBS_K0229 = Si : 14.02%, Pb : 64.98%, O : 20.99%
SrTiO3 = Sr : 47.74%, Ti : 26.1%, O : 26.16%
NBS_K458 = Si : 23.05%, Ba : 41.79%, Zn : 3.01%, O : 31.87%
Calibration file name (Element intensity cps/nA) :
Na : albite-Cr_NaSp1_132.calDat (Na : 68.4 cps/nA)
K : kspar-OR1_K Sp3_046.calDat (K : 193.4 cps/nA)
F , P : ap-synap_F Sp4_P Sp3_CaSp2_001.calDat (F : 1.1 cps/nA, P : 119.1 cps/nA)
Al : anor-hk_AlSp4_083.calDat (Al : 359.4 cps/nA)
Mg : ol-fo92_MgSp4_065.calDat (Mg : 432.0 cps/nA)
Si : ol-fo92_SiSp1_050.calDat (Si : 342.3 cps/nA)
Ca : anor-hk_CaSp2_008.calDat (Ca : 300.2 cps/nA)
Mn : rhod791_MnSp5_127.calDat (Mn : 169.9 cps/nA)
Fe : fayalite_FeSp5_124.calDat (Fe : 270.3 cps/nA)
Pb : NBS_K0229_PbSp3_010.calDat (Pb : 114.8 cps/nA)
Sr : SrTiO3_SrSp3_002.calDat (Sr : 76.1 cps/nA)
Ba : NBS_K458_BaSp2_001.calDat (Ba : 402.1 cps/nA)
Beam Size : 5, 5 µm
FileName : 05-25
Setup Name : Anais_2_Zn.qtiSet
Date : 26-May-2016
Spectromers Conditions : Sp4 TAP, Sp4 TAP, Sp1 TAP, Sp2 LPET, Sp5 LLIF, Sp5 LLIF, Sp5 LLIF, Sp3 LPET
Full Spectromers Conditions : Sp4 TAP(2d= 25.745,K= 0.00218), Sp4 TAP(2d= 25.745,K= 0.00218), Sp1 TAP(2d= 25.745,K= 0.00218), Sp2 LPET(2d= 8.75,K= 0.000144), Sp5 LLIF(2d= 4.0267,K= 0.000058), Sp5 LLIF(2d= 4.0267,K= 0.000058), Sp5 LLIF(2d= 4.0267,K= 0.000058), Sp3 LPET(2d= 8.75,K= 0.000144)
Column Conditions : Cond 1 : 15keV 20nA
User Name : SX
DataSet Comment : R160033 light grey
Comment :
Analysis Date : 5/25/2016 3:23:37 PM
Project Name : Anais
Sample Name : 5_25_16
Analysis Parameters :
Sp | Elements | Xtal | Position | Bg+ | Bg- | Slope | Bias | Gain | Dtime | Blin | Wind | Mode
Sp4 | Al Ka |  | TAP | 32471 |  | -600 | 600 |  | 1279 | 2866 | 3 | 873 | 4000 | Diff
Sp4 | Mg Ka |  | TAP | 38499 |  | -600 | 600 |  | 1280 | 2866 | 3 | 873 | 4000 | Diff
Sp1 | Si Ka |  | TAP | 27738 |  | -600 | 600 |  | 1280 | 2866 | 3 | 825 | 4000 | Diff
Sp2 | Ca Ka |  | LPET | 38385 |  | -600 | 600 |  | 1849 | 996 | 3 | 525 | 4000 | Diff
Sp5 | Zn Ka |  | LLIF | 35610 |  | -500 | 500 |  | 1822 | 426 | 3 | 500 | 4000 | Diff
Sp5 | Mn Ka |  | LLIF | 52203 |  | -500 | 500 |  | 1822 | 426 | 3 | 500 | 4000 | Diff
Sp5 | Fe Ka |  | LLIF | 48082 |  | -500 | 500 |  | 1822 | 426 | 3 | 500 | 4000 | Diff
Sp3 | P Ka |  | LPET | 70379 |  | -930 | 930 |  | 1834 | 926 | 3 | 523 | 4000 | Diff
Peak Position : Sp4 32471 (-600, 600), Sp4 38499 (-600, 600), Sp1 27738 (-600, 600), Sp2 38385 (-600, 600), Sp5 35610 (-500, 500), Sp5 52203 (-500, 500), Sp5 48082 (-500, 500), Sp3 70379 (-930, 930)
Current Sample Position : X = -13916 Y = -824 Z = 243
Standard Name :
Al, Ca On anor-hk
Mg, Si On ol-fo92
Zn On ZnO
Mn On rhod791
Fe On fayalite
P On ap-synap
Standard composition :
anor-hk = Si : 20.57%, Al : 18.98%, Fe : 0.38%, Mg : 0.05%, Ca : 13.71%, Na : 0.44%, O : 46.08%
ol-fo92 = Si : 19.13%, Al : 0.02%, Fe : 6.36%, Mn : 0.09%, Mg : 30.33%, Ca : 0.07%, Ni : 0.32%, O : 43.74%
ZnO = Zn : 80.3392%, O : 19.6608%
rhod791 = Si : 21.66%, Ti : 0.01%, Al : 0.02%, Fe : 2.1%, Mn : 36.14%, Mg : 0.58%, Ca : 2.69%, O : 37.28%
fayalite = Si : 13.84%, Ti : 0.01%, Al : 0.05%, Fe : 52.24%, Mn : 1.55%, Mg : 0.06%, Ca : 0.21%, Zn : 0.38%, O : 31.45%
ap-synap = F : 3.77%, P : 18.43%, Ca : 39.74%, O : 38.07%
Calibration file name (Element intensity cps/nA) :
Al : anor-hk_AlSp4_083.calDat (Al : 359.4 cps/nA)
Mg : ol-fo92_MgSp4_065.calDat (Mg : 432.0 cps/nA)
Si : ol-fo92_SiSp1_050.calDat (Si : 342.3 cps/nA)
Ca : anor-hk_CaSp2_008.calDat (Ca : 300.2 cps/nA)
Zn : ZnO_ZnSp5_016.calDat (Zn : 244.1 cps/nA)
Mn : rhod791_MnSp5_127.calDat (Mn : 169.9 cps/nA)
Fe : fayalite_FeSp5_124.calDat (Fe : 270.3 cps/nA)
P : ap-synap_F Sp4_P Sp3_CaSp2_001.calDat (P : 119.1 cps/nA)
Beam Size : 5 µm